## AFZIR Implant
مقاومت کششی و برشی میلگرد کاشت شده با چسب کاشت میلگرد | [5 empty] | www.afzir.com
[5 empty] | 20 | fc (Mpa)=
KN | 3.6 | مقاومت کششی یا برشی اصلاح شده |  |  | 1 | α1=
[5 empty] | 0.75 | α2=
[5 empty] | 0.6 | α3=
مقاومت برشی و کششی توصیه شده برای میلگرد کاشته شده با چسب اپوکسی بر حسب کیلو نیوتن در بتن با مقاومت fc=20MPa
| مقاومت برشیKN | مقاومت کششیKN | قطر میلگرد
| 8 | 8 | 8
| محاسبه ضریب کاهش مقاومت به علت فاصله بندی |  |  |  | محاسبه ضریب کاهش مقاومت فاصله سوراخ از لبه
| α2 | فاصله بندی سوراخ ها (mm) | قطر میلگرد |  | α3 | فاصله بندی سوراخ ها (mm) | قطر میلگرد
| 0.75 | 40 | 8 |  | 0.65 | 40 | 8
| 0.75 | 45 | 10 |  | 0.65 | 45 | 10
| 0.8 | 65 | 12 |  | 0.59 | 45 | 12
| 0.76 | 65 | 16 |  | 0.66 | 65 | 16
| 0.87 | 125 | 20 |  | 0.87 | 125 | 20
| 1 | 210 | 24 |  | 1 | 210 | 24
کاربر محترم ضرایب α3 وα2 را با توجه به فاصله میلگرد که در جداول امده است مشخص کنید.
| قسمت های زرد رنگ توسط کاربر پر گردد. |  |  | قسمت های سبز توسط برنامه محاسبه می شود.
www.Afzir.com