## داده ها
| واحد | مقدار |  |  | واحد | حد بهره برداری | حد نهایی
مقاومت بتن | MPa | 40 | مشخصات بتن | بار مرده ضریب خورده | kPa | 8.09 | 9.7 | مقادیر بارها
مدول الاستیسیته (E) | MPa | 28400 |  | بار زنده ضریب خورده | kPa | 4.32 | 8.16
کرنش نهایی | % | -0.002 |  | بار مرده اضطراری | kPa | 2.12 | 3.17
چگالی بتن | kg/m3 | 2450 |  | مجموع بار ضریب خورده | kPa | 14.53 | 21.03
ΦC در حالت حد نهایی از آیین نامه |  | 0.7
ΦC در حالت سرویس از آیین نامه |  | 1 |  |  | واحد | در تکیه گاه | در 0.1L | در 0.2L | در 0.3L | در 0.4L | در وسط دهانه |  |  | واحد | مقدار
|  |  |  | L | m | 0.26 | 0.6 | 1.2 | 1.8 | 2.4 | 3 |  |  |  |  | توزیع بار
قطر میلگرد | mm | 16 | مشخصات میلگرد | خمش حد سرویس | kN.m | 10.77 | 23.52 | 41.82 | 54.89 | 62.73 | 65.34 | → | حداکثر برش حد سرویس | kN.m | 65.34
مدول الاستیسیته (E) | MPa | 60000 |  | برش حد سرویس | kN | 39.81 | 34.85 | 26.14 | 17.42 | 8.71 | 0 | → | حداکثر خمش حد سرویس | kN | 39.81
مقاومت طراحی | MPa | 1150 |  | خمش حد نهایی | kN.m | 15.6 | 34.08 | 60.58 | 79.51 | 90.87 | 94.66 | → | حداکثر خمش حد نهایی | kN.m | 94.66
افزایش طول طراحی | % | 1.92 |  | برش حد نهایی | kN | 57.67 | 50.48 | 37.86 | 25.24 | 12.62 | 0 | → | حداکثر برش حد نهایی | kN | 57.67
سطح مقطع میلگرد | mm2 | 200
ΦFRP در حالت حد نهایی از آیین نامه |  | 0.5
ΦFRP در حالت سرویس از آیین نامه |  | 1
ارتفاع یا عمق دال | mm | 330 | مشخصات دال
میزان کاور | mm | 35
عمق قرار گیری میلگردها | mm | 287
دهانه دال | mm | 6000

## طراحی
| واحد | مقدار | [8 empty] | طراحی
تعیین عمق موثر | mm | 287
میزان تعداد واحد میلگردهای GFRP را بر عرض دال چند عدد است؟ |  | 6 | → | فاصله میلگردها | mm | 166.6667 | → | فاصله واقعی چه عددی فرض شود؟ | mm | 167
سطح مقطع میلگردها | mm2 | 1200
کرنش بالای بتن چند است؟ | % | -0.00195
محاسبه β1 |  | 0.7469136
محاسبه α1 |  | 0.881126
عمق خنثی اولیه چند است؟ | mm | 28.6
محاسبه کرنش در عمق میلگردگذاری شده | % | 0.01761818
محاسبه تنش در عمق میلگردگذاری شده | MPa | 1057.091
محاسبه نیروی کشش ضریب خورده | kN | 105.7091
محاسبه نیروی کششی کل | kN | 634.2545
تعیین عمق بلوک فشاری | mm | 25.70795
چک کردن فرض اولیه تعیین عمق خنثی |  | 34.41891 | عمق اولیه تار خنثی | 28.6
در صورتی که عمق تار خنثی حدس زده شده با عمق تار خنثی محاسبه شده یکی نیست، فرضیات مسئله را عوض نمایید تا حدودا یکی شوند.
محاسبه ظرفیت خمشی | kN.m/m | 173.8784 | چون ظرفیت خمشی بیشتر از حداکثر خمش اعمالی حد نهایی با ضریب است، طراحی خوب است. در غیر این صورت باید فرضیات را عوض کرد
محاسبه حداکثر خمش اعمالی حد نهایی با ضریب | kN.m/m | 141.99
| واحد | مقدار | [8 empty] | چک کردن حد سرویس و نشست ها و ترک های به وجود آمده
کرنش بالای بتن چند است؟ | % | -0.00044
محاسبه β1 |  | 0.6798561
محاسبه α1 |  | 0.2998674
عمق خنثی اولیه چند است؟ | mm | 31.5
محاسبه کرنش در عمق میلگردگذاری شده | % | 0.003568889
محاسبه تنش در عمق میلگردگذاری شده | Mpa | 214.1333
محاسبه نیروی کشش ضریب خورده | kN | 42.82667
محاسبه نیروی کششی کل | kN | 256.96
تعیین عمق بلوک فشاری | mm | 21.4228
چک کردن فرض اولیه تعیین عمق خنثی |  | 31.51079 | عمق اولیه تار خنثی | 31.5
در صورتی که عمق تار خنثی حدس زده شده با عمق تار خنثی محاسبه شده یکی نیست، فرضیات مسئله را عوض نمایید تا حدودا یکی شوند.
محاسبه ظرفیت خمشی | kN.m/m | 70.99512 | چون ظرفیت خمشی بیشتر از حداکثر خمش اعمالی حد نهایی با ضریب است، طراحی خوب است. در غیر این صورت باید فرضیات را عوض کرد
محاسبه حداکثر خمش اعمالی حد نهایی با ضریب | kN.m/m | 65.34
محاسبه عرض ترک ها
h1 | mm | 298.4892
h2 | mm | 255.4892
f(FRP) | MPa | 214.1333
E(FRP) | MPa | 60000
میزان کاور | mm | 35
ضریب چسبندگی FRP و بتن |  | 0.8 |  |  |  | در صورتی که مقدار محاسبه شده از مقدار موجود در آیین نامه کمتر باشد، طراحی مناسب است. در غیر این صورت باید فرضیات عوض شود
فاصله در نظر گرفته شده برای میلگردها | mm | 167
عرض ترک (wcr) | mm | 0.6019807 | حد مجاز از آیین نامه | 0.7 | →
مقایسه تنش های موجود در حد سرویس و مقدار مجاز آیین نامه
تنش به وجود آمده در میلگرد | MPa | 214.1333 |  |  |  | در صورتی که ضریب مقاومت اعمال شده به میلگرد از مقدار مجاز آیین نامه بیشتر باشد، باید فرضیات مسئله را عوض نمود
مقاومت طراحی میلگرد | MPa | 1150
ضریب مقاومت اعمال شده به میلگرد |  | 0.1862029 | مقدار مجاز آیین نامه | 0.25 | →
| واحد | مقدار | [8 empty] | محاسبه طول مهاری
ضریب محل میلگرد |  | 1
ضریب سطح میلگرد |  | 0.8
مدول الاستیسیته میلگرد | MPa | 60000
مدول الاستیسیته فولاد | MPa | 200000
میزان کاور | mm | 35
ضریب میلگرد برشی |  | 0
مقاومت طراحی میلگرد | MPa | 1150
مقاومت ترک خوردگی بتن | MPa | 2.09
سطح مقطع میلگردها | mm2 | 1200
محاسبه طول مهاری یا طول چسبندگی | mm | 6791.524